## Folha 1
RSI052 | m² |  | Revestimento de protecção de pavimento industrial cimentício, colocado com bomba, sistema "BASF".
Revestimento de protecção de pavimento industrial cimentício, colocado com bomba, sobre base de betão endurecido (não incluída neste preço), constituído por ligante, MasterEmaco P 200 "BASF" (rendimento: 2 kg/m²), camada de desgaste de 10 mm de espessura média de argamassa fluida de presa rápida, MasterTop 135 PG "BASF", CT - C60 - F10 - AR2, segundo EN 13813, cor cinzento (rendimento: 20 kg/m²), aplicação de líquido redutor da evaporação e melhorador superficial, MasterKure 111 WB "BASF", (rendimento: 0,15 l/m²) e aplicação posterior de líquido de cura incolor, MasterKure 114 SB "BASF", (rendimento: 0,1 l/m²).
Unitário |  | Ud |  | Descrição | Rend. | Preço unitário | Importância
mt09reh010b |  | kg |  | Ligante, MasterEmaco P 200 "BASF", para materiais cimentícios sobre betão, executado com argamassa seca à base de cimentos especiais, resinas e inertes seleccionados. | 2 | 1.14 | 2.28
mt09bnc015d |  | kg |  | Argamassa fluida de presa rápida, MasterTop 135 PG "BASF", CT - C60 - F10 - AR2, segundo EN 13813, cor cinzento, composta de cimento e aditivos, com uma resistência à abrasão segundo o método de Böhme EN 13892-3 de 6 cm³ / 50 cm². | 20 | 0.97 | 19.4
mt09bnc018b |  | l |  | Líquido redutor da evaporação e melhorador superficial, para pavimentos de betão, MasterKure 111 WB "BASF", cor amarelo fluorescente. | 0.15 | 12.26 | 1.84
mt09bnc020b |  | l |  | Líquido de cura incolor para pavimentos de betão, MasterKure 114 SB "BASF", formado por uma solução de resinas sintéticas em base solvente. | 0.1 | 6 | 0.6
mq06pym020 |  | h |  | Misturadora-bombeadora para argamassas autonivelantes. | 0.201 | 10.18 | 2.05
mq06fra010 |  | h |  | Talocha mecânica de betão. | 0.251 | 5.06 | 1.27
mo020 |  | h |  | Oficial de 1ª construção. | 0.607 | 16.85 | 10.23
mo077 |  | h |  | Ajudante de construção. | 0.607 | 16.45 | 9.99
|  | % |  | Custos directos complementares | 2 | 47.66 | 0.95
Custo de manutenção decenal: 27,22€ nos primeiros 10 anos. | [5 empty] | Total: | 48.61