## Folha 1
EHY042 | m |  | Reparação de bordos de junta, com argamassa à base de cimento.
Reparação dos bordos da junta de dilatação de estrutura de betão, aplicando 1 kg/m de argamassa fluida, de presa rápida (40 minutos), reforçada com fibras de aço, MasterEmaco T 1400 FR "BASF", com uma resistência à compressão aos 28 dias maior ou igual a 91 N/mm² e um módulo de elasticidade maior ou igual a 40000 N/mm², classe R4, tipo CC, segundo NP EN 1504-3, Euroclasse A1 de reacção ao fogo, segundo NP EN 13501-1, composta de cimentos especiais, inertes seleccionados, resinas e fibras de aço, com um tamanho máximo de partícula de 3 mm, após picagem prévia dos bordos.
Unitário |  | Ud |  | Descrição |  | Rend. |  | Preço unitário | Importância
mt09reh140J |  | kg |  | Argamassa fluida, de presa rápida (40 minutos), reforçada com fibras de aço, MasterEmaco T 1400 FR "BASF", com uma resistência à compressão aos 28 dias maior ou igual a 91 N/mm² e um módulo de elasticidade maior ou igual a 40000 N/mm², classe R4, tipo CC, segundo NP EN 1504-3, Euroclasse A1 de reacção ao fogo, segundo NP EN 13501-1, composta de cimentos especiais, inertes seleccionados, resinas e fibras de aço, com um tamanho máximo de partícula de 3 mm, com resistência aos sulfatos e à água do mar e alta resistência a ciclos de gelo-degelo e aos hidrocarbonetos. |  | 1 |  | 1.94 | 1.94
mq05mai040 |  | h |  | Martelo eléctrico. |  | 0.116 |  | 2.8 | 0.32
mo020 |  | h |  | Oficial de 1ª construção. |  | 0.16 |  | 18.85 | 3.02
mo113 |  | h |  | Operário não qualificado construção. |  | 0.16 |  | 17.83 | 2.85
|  | % |  | Custos directos complementares |  | 2 |  | 8.13 | 0.16
Custo de manutenção decenal: 0,41€ nos primeiros 10 anos. | [7 empty] | Total: | 8.29
Referência e título da norma |  |  |  |  | Aplicabilidade(a) |  | Obrigatoriedade(b) |  |  | Sistema(c)
EN 1504-3:2005 |  |  |  |  | 1102010 |  | 112009
Produtos e sistemas para a proteção e reparação de estruturas de betão — Definições, requisitos, controlo da qualidade e avaliação da conformidade — Parte 3: Reparação estrutural e não-estr utural
(a) Data de entrada em aplicação da norma harmonizada e início do período de coexistência
(b) Data final do período de coexistência / entrada em vigor da marcação CE
(c) Sistema de avaliação e verificação da regularidade do desempenho