## Folha 1
NIO020 |  |  | Ud | Vedação impermeabilizante de negativo para passagem de instalações, em muro de betão.
Vedação impermeabilizante de negativo para passagem de instalações, em muro de betão, composta de cordão de polietileno expandido de células fechadas, de secção circular de 50 mm de diâmetro, MasterSeal 920 "BASF", colocado no interior do negativo, para fundo de junta; massa viscoelástica monocomponente, Stopaq FN 2100 H "BASF", aplicada com pistola desde o fundo de junta até o exterior, para enchimento do negativo e argamassa modificada com polímeros, de nivelação superficial, MasterEmaco N 5100 FC "BASF", com uma resistência à compressão aos 28 dias maior ou igual a 25 N/mm², classe R2 segundo NP EN 1504-3, aplicado com colher em camada fina, para revestimento.
Unitário | Ud | Descrição |  |  |  | Rend. |  | Preço unitário | Importância
mt15bas010p | m | Cordão de polietileno expandido de células fechadas, de secção circular de 50 mm de diâmetro, MasterSeal 920 "BASF", para o enchimento de fundo de junta. |  |  |  | 0.05 |  | 0.93 | 0.05
mt15bas470d | Ud | Cartucho de 310 cm³ de massa viscoelástica monocomponente, Stopaq FN 2100 H "BASF". |  |  |  | 0.645 |  | 20.03 | 12.92
mt09reh090b | kg | Argamassa modificada com polímeros, de nivelação superficial, para aplicação em camada fina, MasterEmaco N 5100 FC, para reparação não estrutural do betão. |  |  |  | 0.03 |  | 1.67 | 0.05
mo032 | h | Oficial de 1ª aplicador de produtos impermeabilizantes. |  |  |  | 0.081 |  | 16.85 | 1.36
mo070 | h | Ajudante de aplicador de produtos impermeabilizantes. |  |  |  | 0.124 |  | 16.45 | 2.04
| % | Custos directos complementares |  |  |  | 2 |  | 16.42 | 0.33
Custo de manutenção decenal: 0,34€ nos primeiros 10 anos. | [7 empty] | Total: | 16.75
Referência e título da norma |  |  |  |  | Aplicabilidade(a) |  | Obrigatoriedade(b) |  |  | Sistema(c)
EN 1504-3:2005 |  |  |  |  | 1102006 |  | 112009
Produtos e sistemas para a protecção e reparação de estruturas de betão - Definições, requisitos, controlo da qualidade e avaliação da conformidade - Parte 3: Reparação estrutural e não-estrutural
(a) Data de entrada em aplicação da norma harmonizada e início do período de coexistência
(b) Data final do período de coexistência / entrada em vigor da marcação CE
(c) Sistema de avaliação e verificação da regularidade do desempenho